## 측정데이터입력
Run | 공정 조건 (자동 입력 — 수정 금지) | [9 empty] | ▶ 응답 측정값 (노란색 셀에 입력) |  |  | ▶ 두께 25포인트 측정값 (Å) — 입력 시 THICKNESS/UNIFORMITY 자동 계산
Run No. | AR (sccm) | N2 (sccm) | HE (sccm) | C3H6 (sccm) | O2 (sccm) | NF3 (sccm) | PRESSURE (Torr) | SPACE (mm) | TIME (sec) | RF_POWER (W) | THICKNESS (Å) ※ 25pt 미입력 시 | UNIFORMITY (%) ※ 25pt 미입력 시 | PARTICLE (ea) 필수 입력 | P01 (0,0) r=0 | P02 (35,0) r=35 | P03 (0,35) r=35 | P04 (-35,0) r=35 | P05 (0,-35) r=35 | P06 (53,53) r=75 | P07 (-53,53) r=75 | P08 (-53,-53) r=75 | P09 (53,-53) r=75 | P10 (105,0) r=105 | P11 (0,105) r=105 | P12 (-105,0) r=105 | P13 (0,-105) r=105 | P14 (85,85) r=120 | P15 (-85,85) r=120 | P16 (-85,-85) r=120 | P17 (85,-85) r=120 | P18 (140,0) r=140 | P19 (99,99) r=140 | P20 (0,140) r=140 | P21 (-99,99) r=140 | P22 (-140,0) r=140 | P23 (-99,-99) r=140 | P24 (0,-140) r=140 | P25 (99,-99) r=140
1 | 100 | 0 | 500 | 50 | 100 | 0 | 1 | 5 | 120 | 100 | 1384.3 | 4.938 | 14 | 1452 | 1449.1 | 1457.9 | 1437.6 | 1440.2 | 1430.5 | 1420.2 | 1412.1 | 1425.1 | 1380.7 | 1373.1 | 1389.5 | 1370 | 1342.6 | 1356.9 | 1363.5 | 1379.9 | 1334.3 | 1321.2 | 1352.8 | 1335.5 | 1346.1 | 1335.1 | 1348.8 | 1353.8
2 | 0 | 200 | 0 | 50 | 100 | 100 | 1 | 5 | 10 | 2000 | 493.7 | 3.013 | 0 | 503.5 | 501.7 | 501.2 | 511.4 | 502 | 495.1 | 503.5 | 491.7 | 498.1 | 485.8 | 491.3 | 495.4 | 495.1 | 495.3 | 494.1 | 488.9 | 483.7 | 486.2 | 489.9 | 497.7 | 493.4 | 481.6 | 488.3 | 484.1 | 483.9
3 | 0 | 0 | 500 | 0 | 100 | 100 | 10 | 5 | 10 | 100 | 213.2 | 3.605 | 0 | 218 | 215.1 | 215.7 | 217.3 | 219 | 214.1 | 214.7 | 214.1 | 213.9 | 215.2 | 215.1 | 213.5 | 216.7 | 212 | 210.1 | 213.9 | 216.1 | 210 | 211.9 | 203.6 | 210.5 | 210.2 | 210.5 | 211.7 | 207.3
4 | 100 | 0 | 0 | 50 | 0 | 100 | 10 | 30 | 10 | 100 | 385.5 | 3.903 | 4 | 377.3 | 373.5 | 371.9 | 373.6 | 379 | 380.7 | 377.8 | 383.3 | 381.9 | 389.2 | 381.5 | 384.7 | 386.4 | 382.3 | 388.4 | 391.4 | 390.5 | 392.6 | 386.7 | 389.4 | 390.4 | 390.6 | 394.7 | 397.5 | 402
5 | 0 | 200 | 0 | 0 | 100 | 0 | 10 | 30 | 120 | 100 | 2582 | 3.578 | 9 | 2491.1 | 2469 | 2516.1 | 2513.8 | 2563.7 | 2549.7 | 2561.1 | 2540.3 | 2514.3 | 2609.6 | 2613.6 | 2601.5 | 2549.1 | 2647.3 | 2581.3 | 2607 | 2644.4 | 2610.6 | 2632.9 | 2653.8 | 2634.3 | 2597.3 | 2623.5 | 2591.8 | 2633
6 | 0 | 0 | 500 | 0 | 0 | 100 | 1 | 30 | 120 | 2000 | 2055.7 | 3.409 | 19 | 1997.1 | 2002 | 2019 | 1985.6 | 2015.5 | 2043 | 1990 | 2033.4 | 2034.8 | 2066.2 | 2018.4 | 2027.4 | 2072.1 | 2066.9 | 2066.1 | 2085.1 | 2065.9 | 2103.4 | 2094.5 | 2071.4 | 2124.1 | 2108 | 2086.5 | 2125.8 | 2090.6
7 | 0 | 0 | 0 | 50 | 0 | 0 | 10 | 5 | 120 | 2000 | 23786.8 | 2.446 | 45 | 23308.3 | 23810.2 | 23651.6 | 23780.2 | 24050.7 | 23596.7 | 23488.5 | 23584.2 | 23600 | 23750.4 | 23715 | 23826.1 | 24069.2 | 23688.7 | 23995.8 | 23830.2 | 24471.9 | 23938.4 | 23504.3 | 23410.6 | 23789.9 | 23756.5 | 24075.4 | 24072.3 | 23906
8 | 100 | 0 | 0 | 0 | 100 | 0 | 1 | 30 | 10 | 2000 | 184.4 | 5.428 | 22 | 176.3 | 178.4 | 177 | 175 | 177.6 | 179.8 | 177.7 | 180.3 | 180.2 | 181.5 | 183 | 184.3 | 186.1 | 186.9 | 182.8 | 185.1 | 187.5 | 190.6 | 189.7 | 195 | 189.8 | 191.7 | 192.3 | 192.1 | 190.1
9 | 100 | 200 | 0 | 0 | 0 | 100 | 1 | 5 | 120 | 100 | 848.9 | 6.214 | 7 | 899.3 | 888.1 | 894.2 | 910.6 | 875.5 | 879.7 | 861.6 | 865.8 | 878.1 | 850.5 | 846.4 | 844.5 | 850.5 | 835.1 | 842.2 | 833.4 | 828.1 | 832.9 | 826.2 | 808.4 | 822.9 | 812.3 | 818.9 | 805.1 | 811.9
10 | 100 | 200 | 500 | 0 | 0 | 0 | 10 | 5 | 10 | 2000 | 1115.6 | 2.629 | 42 | 1081.8 | 1097.4 | 1097.9 | 1094.2 | 1116.2 | 1117.3 | 1100.6 | 1116.5 | 1128.5 | 1129 | 1109 | 1113.7 | 1125.5 | 1120.6 | 1132.3 | 1126.2 | 1109.1 | 1128.8 | 1101.8 | 1126.7 | 1132.3 | 1116.8 | 1140.5 | 1107.3 | 1119.5
11 | 0 | 200 | 500 | 50 | 0 | 0 | 1 | 30 | 10 | 100 | 85.5 | 1.915 | 28 | 85.6 | 87.1 | 86.4 | 85.5 | 86.4 | 86.1 | 85.5 | 85.6 | 85.2 | 85.6 | 86.4 | 86.7 | 84.1 | 87.3 | 84.2 | 84.9 | 85.4 | 85.4 | 85.1 | 85.6 | 85.2 | 84.7 | 85.4 | 84.8 | 84.2
12 | 0 | 0 | 0 | 0 | 0 | 0 | 1 | 5 | 10 | 100 | 75.9 | 5.821 | 26 | 80.9 | 80 | 78.8 | 79.1 | 80.2 | 77.9 | 77.5 | 78 | 78.8 | 75.4 | 75.7 | 75.6 | 76 | 75 | 74.8 | 75.5 | 75.8 | 72.9 | 72.9 | 72.1 | 72.7 | 72.8 | 73.3 | 73.8 | 72.7

## 25포인트_좌표
Point | X (mm) | Y (mm) | Radius (mm) | Angle (°) | 위치 설명
P01 | 0 | 0 | 0 | 0 | Center
P02 | 35 | 0 | 35 | 0 | Inner(35mm)
P03 | 0 | 35 | 35 | 90 | Inner(35mm)
P04 | -35 | 0 | 35 | 180 | Inner(35mm)
P05 | 0 | -35 | 35 | -90 | Inner(35mm)
P06 | 53 | 53 | 75 | 45 | Mid-diag(75mm)
P07 | -53 | 53 | 75 | 135 | Mid-diag(75mm)
P08 | -53 | -53 | 75 | -135 | Mid-diag(75mm)
P09 | 53 | -53 | 75 | -45 | Mid-diag(75mm)
P10 | 105 | 0 | 105 | 0 | Mid-card(105mm)
P11 | 0 | 105 | 105 | 90 | Mid-card(105mm)
P12 | -105 | 0 | 105 | 180 | Mid-card(105mm)
P13 | 0 | -105 | 105 | -90 | Mid-card(105mm)
P14 | 84.9 | 84.9 | 120.1 | 45 | Out-diag(120mm)
P15 | -84.9 | 84.9 | 120.1 | 135 | Out-diag(120mm)
P16 | -84.9 | -84.9 | 120.1 | -135 | Out-diag(120mm)
P17 | 84.9 | -84.9 | 120.1 | -45 | Out-diag(120mm)
P18 | 140 | 0 | 140 | 0 | Edge(140mm)
P19 | 99 | 99 | 140 | 45 | Edge(140mm)
P20 | 0 | 140 | 140 | 90 | Edge(140mm)
P21 | -99 | 99 | 140 | 135 | Edge(140mm)
P22 | -140 | 0 | 140 | 180 | Edge(140mm)
P23 | -99 | -99 | 140 | -135 | Edge(140mm)
P24 | 0 | -140 | 140 | -90 | Edge(140mm)
P25 | 99 | -99 | 140 | -45 | Edge(140mm)

## 작성방법안내
반도체 공정 DOE 데이터 입력 가이드
■ 기본 사용법
1. [측정데이터입력] 시트의 노란색(▶) 셀에만 값을 입력하세요.
2. 회색 셀(공정 조건)은 자동 계산값이므로 수정하지 마세요.
3. 저장 후 아래 명령어로 분석을 실행하세요.
■ 실행 명령어
python3 doe_html_report.py --data doe_input_template.xlsx
■ 입력 우선순위
방법 A (권장): 25포인트 두께(T_P01~T_P25) 모두 입력
→ THICKNESS 와 UNIFORMITY 는 자동 계산됩니다
→ PARTICLE(ea) 은 별도 입력 필요
방법 B: THICKNESS, UNIFORMITY, PARTICLE 직접 입력
→ 25포인트 열은 비워도 됩니다
■ 25포인트 계측 순서 (300mm 웨이퍼, EE=3mm)
P01: 중심 (0, 0)
P02~P05: r=35mm 상하좌우
P06~P09: r=75mm 대각
P10~P13: r=105mm 상하좌우
P14~P17: r=120mm 대각
P18~P25: r=140mm 8방향
■ UNIFORMITY 계산식
(MAX - MIN) / (2 × MEAN) × 100 (%)