## 측정데이터입력
Run | 공정 조건 (자동 입력 — 수정 금지) | [9 empty] | ▶ 응답 측정값 (노란색 셀에 입력) |  |  | ▶ 두께 25포인트 측정값 (Å) — 입력 시 THICKNESS/UNIFORMITY 자동 계산
Run No. | AR (sccm) | N2 (sccm) | HE (sccm) | C3H6 (sccm) | O2 (sccm) | NF3 (sccm) | PRESSURE (Torr) | SPACE (mm) | TIME (sec) | RF_POWER (W) | THICKNESS (Å) ※ 25pt 미입력 시 | UNIFORMITY (%) ※ 25pt 미입력 시 | PARTICLE (ea) 필수 입력 | P01 (0,0) r=0 | P02 (35,0) r=35 | P03 (0,35) r=35 | P04 (-35,0) r=35 | P05 (0,-35) r=35 | P06 (53,53) r=75 | P07 (-53,53) r=75 | P08 (-53,-53) r=75 | P09 (53,-53) r=75 | P10 (105,0) r=105 | P11 (0,105) r=105 | P12 (-105,0) r=105 | P13 (0,-105) r=105 | P14 (85,85) r=120 | P15 (-85,85) r=120 | P16 (-85,-85) r=120 | P17 (85,-85) r=120 | P18 (140,0) r=140 | P19 (99,99) r=140 | P20 (0,140) r=140 | P21 (-99,99) r=140 | P22 (-140,0) r=140 | P23 (-99,-99) r=140 | P24 (0,-140) r=140 | P25 (99,-99) r=140
1 | 100 | 0 | 500 | 50 | 100 | 0 | 1 | 5 | 120 | 100
2 | 0 | 200 | 0 | 50 | 100 | 100 | 1 | 5 | 10 | 2000
3 | 0 | 0 | 500 | 0 | 100 | 100 | 10 | 5 | 10 | 100
4 | 100 | 0 | 0 | 50 | 0 | 100 | 10 | 30 | 10 | 100
5 | 0 | 200 | 0 | 0 | 100 | 0 | 10 | 30 | 120 | 100
6 | 0 | 0 | 500 | 0 | 0 | 100 | 1 | 30 | 120 | 2000
7 | 0 | 0 | 0 | 50 | 0 | 0 | 10 | 5 | 120 | 2000
8 | 100 | 0 | 0 | 0 | 100 | 0 | 1 | 30 | 10 | 2000
9 | 100 | 200 | 0 | 0 | 0 | 100 | 1 | 5 | 120 | 100
10 | 100 | 200 | 500 | 0 | 0 | 0 | 10 | 5 | 10 | 2000
11 | 0 | 200 | 500 | 50 | 0 | 0 | 1 | 30 | 10 | 100
12 | 0 | 0 | 0 | 0 | 0 | 0 | 1 | 5 | 10 | 100

## 25포인트_좌표
Point | X (mm) | Y (mm) | Radius (mm) | Angle (°) | 위치 설명
P01 | 0 | 0 | 0 | 0 | Center
P02 | 35 | 0 | 35 | 0 | Inner(35mm)
P03 | 0 | 35 | 35 | 90 | Inner(35mm)
P04 | -35 | 0 | 35 | 180 | Inner(35mm)
P05 | 0 | -35 | 35 | -90 | Inner(35mm)
P06 | 53 | 53 | 75 | 45 | Mid-diag(75mm)
P07 | -53 | 53 | 75 | 135 | Mid-diag(75mm)
P08 | -53 | -53 | 75 | -135 | Mid-diag(75mm)
P09 | 53 | -53 | 75 | -45 | Mid-diag(75mm)
P10 | 105 | 0 | 105 | 0 | Mid-card(105mm)
P11 | 0 | 105 | 105 | 90 | Mid-card(105mm)
P12 | -105 | 0 | 105 | 180 | Mid-card(105mm)
P13 | 0 | -105 | 105 | -90 | Mid-card(105mm)
P14 | 84.9 | 84.9 | 120.1 | 45 | Out-diag(120mm)
P15 | -84.9 | 84.9 | 120.1 | 135 | Out-diag(120mm)
P16 | -84.9 | -84.9 | 120.1 | -135 | Out-diag(120mm)
P17 | 84.9 | -84.9 | 120.1 | -45 | Out-diag(120mm)
P18 | 140 | 0 | 140 | 0 | Edge(140mm)
P19 | 99 | 99 | 140 | 45 | Edge(140mm)
P20 | 0 | 140 | 140 | 90 | Edge(140mm)
P21 | -99 | 99 | 140 | 135 | Edge(140mm)
P22 | -140 | 0 | 140 | 180 | Edge(140mm)
P23 | -99 | -99 | 140 | -135 | Edge(140mm)
P24 | 0 | -140 | 140 | -90 | Edge(140mm)
P25 | 99 | -99 | 140 | -45 | Edge(140mm)

## 작성방법안내
반도체 공정 DOE 데이터 입력 가이드
■ 기본 사용법
1. [측정데이터입력] 시트의 노란색(▶) 셀에만 값을 입력하세요.
2. 회색 셀(공정 조건)은 자동 계산값이므로 수정하지 마세요.
3. 저장 후 아래 명령어로 분석을 실행하세요.
■ 실행 명령어
python3 doe_html_report.py --data doe_input_template.xlsx
■ 입력 우선순위
방법 A (권장): 25포인트 두께(T_P01~T_P25) 모두 입력
→ THICKNESS 와 UNIFORMITY 는 자동 계산됩니다
→ PARTICLE(ea) 은 별도 입력 필요
방법 B: THICKNESS, UNIFORMITY, PARTICLE 직접 입력
→ 25포인트 열은 비워도 됩니다
■ 25포인트 계측 순서 (300mm 웨이퍼, EE=3mm)
P01: 중심 (0, 0)
P02~P05: r=35mm 상하좌우
P06~P09: r=75mm 대각
P10~P13: r=105mm 상하좌우
P14~P17: r=120mm 대각
P18~P25: r=140mm 8방향
■ UNIFORMITY 계산식
(MAX - MIN) / (2 × MEAN) × 100 (%)